## Anexo 2
Formulario de Ensayos Internos DEV-FREX-CHAB-EINT-00
Fecha |  | 27/06/2025 |  |  | Temperatura | 16.7°C | Humedad
Notas:
Probeta | Peso [g] | [15 empty] | Delta Trauma (Respecto a Stop III) [mm] | Delta Peso [g] | Porcentaje de Delta Trauma (Respecto a Stop III) | Porcentaje de Delta Peso | Espesor de la Placa [mm]
|  | Comp. | Orden | Disparos | Calibre | Perforo | Trauma (mm) | Capas | Capas penetradas | Capas Libres | Porcentaje de penetracion (en capas) | Porcentaje de penetracion maximo(con respecto a la cantidad de capas) | Porcentaje de penetracion promedio | Capas necesarias para 35% de penetracion maximo | Percentil 95 de capas perforadas | Trauma Promedio
A | 665 | 40 Capas |  | 1 | .44 MAG | NO | 32 | 45 | 6 | 39 | 13.33% | 40% | 20.74% | 51.42857143 | 16.8 | 32.5 | -4 | -295 | -10.96% | -30.73% | 8.64
|  | Geo |  | 2 | .44 MAG | NO | 31.5 | 45 | 4 | 41 | 8.889%
|  | 5 Capas |  | 3 | .44 MAG | NO | 34 | 45 | 18 | 27 | 40%
B | 660 | 40 Capas |  | 1 | .44 MAG | NO | 35 | 45 | 10 | 35 | 22.22% | 22.22% | 14.07% | No llego al 35% | 9.5 | 33.16666667 | -3.333333333 | -300 | -9.132% | -31.25% | 8.71
|  | Geo (sin coser) |  | 2 | .44 MAG | NO | 32 | 45 | 5 | 40 | 11.11% | [10 empty] | El geo se encuentra cosido
|  | 5 Capas |  | 3 | .44 MAG | NO | 32.5 | 45 | 4 | 41 | 8.889% | [10 empty] | El geo presenta roturas
C | 660 | 40 Capas |  | 1 | .44 MAG | NO | 30 | 45 | 6 | 39 | 13.33% | 13.33% | 11.11% | No llego al 35% | 5.9 | 29.66666667 | -6.833333333 | -300 | -18.72% | -31.25% | 7.15
|  | Kevlar Antipunzante |  | 2 | .44 MAG | NO | 28 | 45 | 5 | 40 | 11.11%
|  | 5 Capas |  | 3 | .44 MAG | NO | 31 | 45 | 4 | 41 | 8.889%
D | 630 | 40 Capas |  | 1 | .44 MAG | NO | 32.5 | 45 | 3 | 42 | 6.667% | 37.78% | 13.7% | 48.57142857 | 15.2 | 35.16666667 | -1.333333333 | -330 | -3.653% | -34.38% | 9.55
|  | PE. Espumado 3 mm (Amar.) |  | 2 | .44 MAG | NO | 37.5 | 45 | 5 | 40 | 11.11%
|  | 5 Capas |  | 3 | .44 MAG | NO | 35.5 | 45 | 8 | 37 | 17.78%
|  |  |  | 4 | .44 MAG | NO | 24.2 | 45 | 17 | 28 | 37.78%
|  |  |  | 5 | .44 MAG | NO | NV | 45 |  | 45 | 0%
|  |  |  | 6 | .44 MAG | NO | 21.5 | 45 | 4 | 41 | 8.889%
E | 635 | 40 Capas |  | 1 | .44 MAG | NO | 35.5 | 45 | 10 | 35 | 22.22% | 31.11% | 20.56% | No llego al 35% | 13.4 | 35.83333333 | -0.6666666667 | -325 | -1.826% | -33.85% | 9.8
|  | PE. Espumado 3 mm (Azul) |  | 2 | .44 MAG | NO | 36 | 45 | 14 | 31 | 31.11%
|  | 5 Capas |  | 3 | .44 MAG | NO | 36 | 45 | 8 | 37 | 17.78%
|  |  |  | 6 | .44 MAG | NO | 27.5 | 45 | 5 | 40 | 11.11%
F | 695 | 40 Capas |  | 1 | .44 MAG | NO | 30 | 45 | 5 | 40 | 11.11% | 15.56% | 12.78% | No llego al 35% | 6.85 | 31.16666667 | -5.333333333 | -265 | -14.61% | -27.6% | 10.66
|  | Kevlar + PE Espumado |  | 2 | .44 MAG | NO | 31.5 | 45 | 7 | 38 | 15.56%
|  | 5 Capas |  | 3 | .44 MAG | NO | 32 | 45 | 6 | 39 | 13.33%
|  |  |  | 6 | .44 MAG | NO | 24.5 | 45 | 5 | 40 | 11.11%
G | 720 | 40 Capas |  | 1 | .44 MAG | NO | 33.5 | 45 | 6 | 39 | 13.33% | 13.33% | 10% | No llego al 35% | 5.85 | 34.16666667 | -2.333333333 | -240 | -6.393% | -25% | 10.15
|  | Kevlar + PVC |  | 2 | .44 MAG | NO | 35 | 45 | 4 | 41 | 8.889%
|  | 5 Capas |  | 3 | .44 MAG | NO | 34 | 45 | 5 | 40 | 11.11%
|  |  |  | 6 | .44 MAG | NO | 28 | 45 | 3 | 42 | 6.667%
H | 705 | 40 Capas |  | 1 | .44 MAG | NO | 26.5 | 45 | 2 | 43 | 4.444% | 15.56% | 8.889% | No llego al 35% | 6.55 | 28.5 | -8 | -255 | -21.92% | -26.56% | 9.63
|  | Kevlar + EPDM |  | 2 | .44 MAG | NO | 30 | 45 | 4 | 41 | 8.889%
|  | 5 Capas |  | 3 | .44 MAG | NO | 29 | 45 | 7 | 38 | 15.56%
[6 empty] | NO | 21 | 45 | 3 | 42 | 6.667%
I | 960 | 38 Capas |  | 1 | .44 MAG | NO | 35.5 | 45 | 23 | 22 | 51.11% | 51.11% | 46.67% | 65.71428571 | 22.7 | 36.5 | 0 | 0 | 0% | 0% | 8.72
|  | PEAD |  | 2 | .44 MAG | NO | 36 | 45 | 21 | 24 | 46.67%
|  | 2 Capas |  | 3 | .44 MAG | NO | 38 | 45 | 21 | 24 | 46.67%
|  |  |  | 6 | .44 MAG | NO | 39 | 45 | 19 | 26 | 42.22%
Ensayo nueva tela antitrauma
Material | Ancho [cm] | Largo [cm] | Espesor [cm] | Masa [g] | Volumen [cm3] | Densidad [g/cm3] | Area [cm2] | Densidad Sup. [kg/m2]
EPDM | 6.2 | 6.2 | 0.214 | 0.93 | 8.23 | 0.11 | 38.4 | 0.242
Kevlar + EPDM | 6.2 | 6.2 | 0.301 | 3.43 | 11.57 | 0.3 | 38.4 | 0.892
PE Espumado (Amarillo) | 6.2 | 6.2 | 0.3 | 0.91 | 11.53 | 0.08 | 38.4 | 0.237
Kevlar + PE Espumado (Amarillo) | 6.3 | 6.3 | 0.426 | 3.17 | 16.91 | 0.19 | 39.7 | 0.799 | -
PVC Espumado | 6.2 | 6.2 | 3.44 | 1.71 | 132.23 | 0.01 | 38.4 | 0.445
Kevlar + PVC Espumado | 5.8 | 6.2 | 3.51 | 3.76 | 126.22 | 0.03 | 36 | 1.046
Geotextil | 6.2 | 6.2 | 0.209 | 1.94 | 8.03 | 0.24 | 38.4 | 0.505
Kevlar Antipun. | 6.2 | 6.2 | 0.49 | 1.73 | 18.84 | 0.09 | 38.4 | 0.45